## RheoExport
レオメータ: |  | RST-CPS Rheometer 7137004
バージョン: |  | 2.1.1103.25053
エクスポート日付: |  | 2020/01/31 11:21:10
最終コメント:
サンプル: |  | H-3 |  | 2
一般: |  | SystemUser | EKO
プログラム: | 新プログラム_2.rpf |  | (DB\Programs\新プログラム_2.rpf)
細部: | [6121] Subs:H-3~2~; 2020/01/31, から DB, プログラム: 新プログラム_2.rpf, 60 MP3 ブロック [UID-4844]
3 Blocks | G:M:M:
ウエイティングブロック 60 秒間実行を中断
一定回転測定ブロック, CSR, せん断速度 10 1/s, 30 s, 30 測定ポイント 温度コントロールなし
一定回転測定ブロック, CSR, せん断速度 1000 1/s, 30 s, 30 測定ポイント 温度コントロールなし
時間 (s) | 粘度 (Pa·s) | せん断速度 (1/s) | せん断応力 (Pa) | スピード (1/min) | トルク (mNm) | 温度 (°C) | 歪み
1 | 137.0556 | 8.7670275 | 1201.569792 | 1.463 | 4.9152 | 25 | 3.842648
2 | 115.5711 | 10.223205 | 1181.507 | 1.706 | 4.83313 | 25 | 13.88405
3 | 112.5282 | 10.25916 | 1154.445 | 1.712 | 4.72243 | 25 | 24.06016
4 | 111.7115 | 10.2052275 | 1140.042 | 1.703 | 4.66351 | 25 | 34.15021875
5 | 112.0653 | 10.16328 | 1138.951363 | 1.696 | 4.65905 | 25 | 44.17446
6 | 111.4341 | 10.2172125 | 1138.546 | 1.705 | 4.65739 | 25 | 54.21607
7 | 111.6934 | 10.1213325 | 1130.486 | 1.689 | 4.62442 | 25 | 64.25571
8 | 112.0947 | 10.031445 | 1124.472 | 1.674 | 4.59982 | 25 | 74.27067
9 | 114.2025 | 9.8576625 | 1125.77 | 1.645 | 4.60513 | 25 | 84.24401
10 | 115.024 | 9.7737675 | 1125.018 | 1.631 | 4.59878 | 25 | 94.228875
11 | 112.8035 | 9.863655 | 1112.655 | 1.646 | 4.55148 | 25 | 104.3118
12 | 110.9282 | 9.8936175 | 1097.481 | 1.651 | 4.48941 | 25 | 114.3925
13 | 109.2358 | 9.9655275 | 1088.592603 | 1.663 | 4.45305 | 25 | 124.4443
14 | 109.0428 | 9.983505 | 1088.629272 | 1.666 | 4.4532 | 25 | 134.4253
15 | 107.3605 | 10.127325 | 1087.275 | 1.69 | 4.44766 | 25 | 144.482625
16 | 106.0861 | 10.175265 | 1079.455 | 1.698 | 4.41567 | 25 | 154.5747
17 | 105.2554 | 10.1812575 | 1071.632 | 1.699 | 4.38367 | 25 | 164.6600625
18 | 105.1241 | 10.1692725 | 1069.035803 | 1.697 | 4.37305 | 25 | 174.693375
19 | 106.3613 | 10.09137 | 1073.331 | 1.684 | 4.39062 | 25 | 184.6688
20 | 105.3694 | 10.103355 | 1064.584 | 1.686 | 4.35484 | 25 | 194.7324
21 | 105.6192 | 10.01946 | 1058.248 | 1.672 | 4.32892 | 25 | 204.7601
22 | 106.3904 | 9.887625 | 1051.948049 | 1.65 | 4.30315 | 25 | 214.7813
23 | 106.2389 | 9.8277 | 1044.084 | 1.64 | 4.27098 | 25 | 224.8064
24 | 104.0663 | 9.9535425 | 1035.828 | 1.661 | 4.23721 | 25 | 234.8828
25 | 102.1806 | 9.9894975 | 1020.733 | 1.667 | 4.17546 | 25 | 244.9647
26 | 100.8889 | 9.9775125 | 1006.62 | 1.665 | 4.11773 | 25 | 255.0193
27 | 99.53571 | 10.0134675 | 996.6976444 | 1.671 | 4.07714 | 25 | 265.0704
28 | 98.7213 | 10.103355 | 997.4163568 | 1.686 | 4.08008 | 25 | 275.1082
29 | 96.36976 | 10.199235 | 982.8978774 | 1.702 | 4.02069 | 25 | 285.235
30 | 95.61527 | 10.1812575 | 973.4837228 | 1.699 | 3.98218 | 25 | 295.3176
31 | 3.385092 | 1004.061 | 3398.84 | 167.553 | 13.90346 | 25 | 1285.672
32 | 2.928768 | 1001.724 | 2933.818 | 167.163 | 12.00122 | 25 | 2288.529
33 | 2.663258 | 1001.44263 | 2667.1 | 167.116 | 10.91017 | 25 | 3291.019
34 | 2.363686 | 1001.149 | 2366.402 | 167.067 | 9.68012 | 25 | 4293.795
35 | 2.214188 | 1000.040385 | 2214.277 | 166.882 | 9.05783 | 25 | 5295.3885
36 | 2.119291 | 1000.058 | 2119.414 | 166.885 | 8.66978 | 25 | 6297.038
37 | 2.055683 | 1000.214 | 2056.124 | 166.911 | 8.41088 | 25 | 7298.638875
38 | 2.018719 | 999.95649 | 2018.631 | 166.868 | 8.25751 | 25 | 8299.959
39 | 2.02335 | 999.8666025 | 2023.08 | 166.853 | 8.27571 | 25 | 9301.266
40 | 1.997106 | 1000.789 | 1998.683 | 167.007 | 8.17591 | 25 | 10302.89
41 | 1.953518 | 1000.91529 | 1955.306 | 167.028 | 7.99847 | 25 | 11304.33
42 | 1.94416 | 1000.418 | 1944.972652 | 166.945 | 7.9562 | 25 | 12305.6
43 | 1.750914 | 1000.753 | 1752.233 | 167.001 | 7.16777 | 25 | 13307.76
44 | 1.66853 | 1000.322 | 1669.068 | 166.929 | 6.82757 | 25 | 14309.33
45 | 1.646974 | 999.8426325 | 1646.714 | 166.849 | 6.73613 | 25 | 15310.6
46 | 1.745385 | 998.4763425 | 1742.726 | 166.621 | 7.12888 | 25 | 16311.08
47 | 1.67125 | 1000.81941 | 1672.619766 | 167.012 | 6.8421 | 25 | 17313.01
48 | 1.677675 | 999.5310225 | 1676.888 | 166.797 | 6.85956 | 25 | 18313.97
49 | 1.644412 | 1000.178 | 1644.705 | 166.905 | 6.72791 | 25 | 19315.65
50 | 1.713619 | 1000.466 | 1714.418 | 166.953 | 7.01308 | 25 | 20316.53
51 | 1.636179 | 999.86061 | 1635.950766 | 166.852 | 6.6921 | 25 | 21318.03
52 | 1.600574 | 1000.202 | 1600.898 | 166.909 | 6.54871 | 25 | 22319.44
53 | 1.690467 | 998.7160425 | 1688.297 | 166.661 | 6.90623 | 25 | 23320.19
54 | 1.596244 | 1000.286 | 1596.7 | 166.923 | 6.53154 | 25 | 24322.1
55 | 1.632228 | 999.8186625 | 1631.932 | 166.845 | 6.67566 | 25 | 25323.13
56 | 1.551062 | 1000.208175 | 1551.385 | 166.91 | 6.34617 | 25 | 26324.58
57 | 1.496871 | 999.9145425 | 1496.743019 | 166.861 | 6.12265 | 25 | 27326.32
58 | 1.529922 | 999.7946925 | 1529.608 | 166.841 | 6.25709 | 25 | 28327.32
59 | 1.490865 | 1000.718 | 1491.934 | 166.995 | 6.10298 | 25 | 29328.98
60 | 1.517017 | 999.9025575 | 1516.869 | 166.859 | 6.20498 | 25 | 30330.05
レオメータ: |  | RST-CPS Rheometer 7137004
バージョン: |  | 2.1.1103.25053
エクスポート日付: |  | 2020/01/31 11:21:10
最終コメント:
サンプル: |  | H-1 |  | 4
一般: |  | SystemUser | EKO
プログラム: | 新プログラム_2.rpf |  | (DB\Programs\新プログラム_2.rpf)
細部: | [6122] Subs:H-1~4~; 2020/01/31, から DB, プログラム: 新プログラム_2.rpf, 60 MP3 ブロック [UID-4845]
3 Blocks | G:M:M:
ウエイティングブロック 60 秒間実行を中断
一定回転測定ブロック, CSR, せん断速度 10 1/s, 30 s, 30 測定ポイント 温度コントロールなし
一定回転測定ブロック, CSR, せん断速度 1000 1/s, 30 s, 30 測定ポイント 温度コントロールなし
時間 (s) | 粘度 (Pa·s) | せん断速度 (1/s) | せん断応力 (Pa) | スピード (1/min) | トルク (mNm) | 温度 (°C) | 歪み
1 | 92.34629 | 9.6419325 | 890.396658 | 1.609 | 3.6423 | 25 | 5.276109375
2 | 75.19416 | 10.6007325 | 797.1131666 | 1.769 | 3.26071 | 25 | 15.93246
3 | 73.90797 | 10.127325 | 748.4900726 | 1.69 | 3.06181 | 25 | 26.0737
4 | 72.85862 | 10.01946 | 730.0040074 | 1.672 | 2.98619 | 25 | 36.10877
5 | 72.30346 | 9.9535425 | 719.6755724 | 1.661 | 2.94394 | 25 | 46.144125
6 | 72.64957 | 9.8696475 | 717.025626 | 1.647 | 2.9331 | 25 | 56.1279375
7 | 72.30238 | 9.887625 | 714.898824 | 1.65 | 2.9244 | 25 | 66.14712
8 | 70.88462 | 9.9535425 | 705.5531182 | 1.661 | 2.88617 | 25 | 76.22311
9 | 70.06701 | 9.9775125 | 699.094485 | 1.665 | 2.85975 | 25 | 86.2612
10 | 69.5662 | 9.9894975 | 694.9313312 | 1.667 | 2.84272 | 25 | 96.2803125
11 | 69.12086 | 10.055415 | 695.0388936 | 1.678 | 2.84316 | 25 | 106.3039
12 | 68.56459 | 10.1453025 | 695.6084854 | 1.693 | 2.84549 | 25 | 116.346375
13 | 68.09233 | 10.151295 | 691.2253176 | 1.694 | 2.82756 | 25 | 126.4075
14 | 68.23813 | 10.0973625 | 689.0251776 | 1.685 | 2.81856 | 25 | 136.4323
15 | 68.88121 | 10.0254525 | 690.5652756 | 1.673 | 2.82486 | 25 | 146.4215
16 | 69.37356 | 10.007475 | 694.254177 | 1.67 | 2.83995 | 25 | 156.4103
17 | 68.90994 | 10.0134675 | 690.0274636 | 1.671 | 2.82266 | 25 | 166.4445
18 | 68.8322 | 9.959535 | 685.5367334 | 1.662 | 2.80429 | 25 | 176.475
19 | 68.88484 | 9.8936175 | 681.5202556 | 1.651 | 2.78786 | 25 | 186.4872
20 | 68.48659 | 9.9056025 | 678.400946 | 1.653 | 2.7751 | 25 | 196.5078
21 | 67.44768 | 10.0254525 | 676.1934722 | 1.673 | 2.76607 | 25 | 206.5485
22 | 66.99609 | 10.0254525 | 671.666073 | 1.673 | 2.74755 | 25 | 216.5821
23 | 66.64562 | 10.0134675 | 667.3537986 | 1.671 | 2.72991 | 25 | 226.605375
24 | 65.80717 | 10.079385 | 663.2957626 | 1.682 | 2.71331 | 25 | 236.6608
25 | 66.16888 | 10.0674 | 666.1486108 | 1.68 | 2.72498 | 25 | 246.6718
26 | 65.42466 | 10.0973625 | 660.616481 | 1.685 | 2.70235 | 25 | 256.7336
27 | 64.93642 | 10.0853775 | 654.90834 | 1.683 | 2.679 | 25 | 266.7811
28 | 64.75571 | 10.0733925 | 652.3097302 | 1.681 | 2.66837 | 25 | 276.7982
29 | 65.9925 | 9.9535425 | 656.8591308 | 1.661 | 2.68698 | 25 | 286.7572
30 | 65.48039 | 10.0014825 | 654.9010062 | 1.669 | 2.67897 | 25 | 296.7942
31 | 2.471856 | 1001.724 | 2476.118 | 167.163 | 10.12893 | 25 | 1289.247
32 | 2.324643 | 1000.0284 | 2324.709 | 166.88 | 9.50957 | 25 | 2291.115
33 | 2.370031 | 1000.346 | 2370.851 | 166.933 | 9.69832 | 25 | 3292.252
34 | 2.325472 | 1000.166 | 2325.858 | 166.903 | 9.51427 | 25 | 4293.683
35 | 2.31011 | 1000.07634 | 2310.286 | 166.888 | 9.45057 | 25 | 5294.988
36 | 2.285445 | 1000.10031 | 2285.674 | 166.892 | 9.34989 | 25 | 6296.353
37 | 2.269094 | 1000.112295 | 2269.349 | 166.894 | 9.28311 | 25 | 7297.686
38 | 2.259948 | 1000.064355 | 2260.093815 | 166.886 | 9.24525 | 25 | 8298.992
39 | 2.250315 | 999.992445 | 2250.298 | 166.874 | 9.20518 | 25 | 9300.262
40 | 2.234983 | 1000.142 | 2235.301 | 166.899 | 9.14383 | 25 | 10301.61
41 | 2.226323 | 1000.10031 | 2226.547 | 166.892 | 9.10802 | 25 | 11302.9
42 | 2.218354 | 1000.022 | 2218.404 | 166.879 | 9.07471 | 25 | 12304.17
43 | 2.213277 | 1000.046 | 2213.38 | 166.883 | 9.05416 | 25 | 13305.46
44 | 2.209714 | 999.9864525 | 2209.684 | 166.873 | 9.03904 | 25 | 14306.71
45 | 2.200773 | 1000.022 | 2200.822 | 166.879 | 9.00279 | 25 | 15308
46 | 2.195935 | 1000.05237 | 2196.05 | 166.884 | 8.98327 | 25 | 16309.28
47 | 2.192953 | 1000.022 | 2193.001768 | 166.879 | 8.9708 | 25 | 17310.56
48 | 2.190828 | 999.992445 | 2190.811 | 166.874 | 8.96184 | 25 | 18311.8
49 | 2.185442 | 1000.01 | 2185.465 | 166.877 | 8.93997 | 25 | 19313.07
50 | 2.181499 | 999.992445 | 2181.483 | 166.874 | 8.92368 | 25 | 20314.34
51 | 2.176764 | 999.992445 | 2176.748 | 166.874 | 8.90431 | 25 | 21315.6
52 | 2.173247 | 1000.058 | 2173.374 | 166.885 | 8.89051 | 25 | 22316.89
53 | 2.170765 | 1000.0284 | 2170.827 | 166.88 | 8.88009 | 25 | 23318.15
54 | 2.170271 | 999.992445 | 2170.254765 | 166.874 | 8.87775 | 25 | 24319.4
55 | 2.165766 | 999.968475 | 2165.698 | 166.87 | 8.85911 | 25 | 25320.66
56 | 2.16145 | 999.95649 | 2161.356421 | 166.868 | 8.84135 | 25 | 26321.94
57 | 2.155585 | 999.98046 | 2155.543 | 166.872 | 8.81757 | 25 | 27323.2
58 | 2.149772 | 1000.064355 | 2149.911 | 166.886 | 8.79453 | 25 | 28324.49
59 | 2.14974 | 1000.046 | 2149.84 | 166.883 | 8.79424 | 25 | 29325.75
60 | 2.149693 | 1000.034 | 2149.767 | 166.881 | 8.79394 | 25 | 30327.01
レオメータ: |  | RST-CPS Rheometer 7137004
バージョン: |  | 2.1.1103.25053
エクスポート日付: |  | 2020/01/31 11:21:10
最終コメント:
サンプル: |  | H-2 |  | 3
一般: |  | SystemUser | EKO
プログラム: | 新プログラム_2.rpf |  | (DB\Programs\新プログラム_2.rpf)
細部: | [6123] Subs:H-2~3~; 2020/01/31, から DB, プログラム: 新プログラム_2.rpf, 60 MP3 ブロック [UID-4846]
3 Blocks | G:M:M:
ウエイティングブロック 60 秒間実行を中断
一定回転測定ブロック, CSR, せん断速度 10 1/s, 30 s, 30 測定ポイント 温度コントロールなし
一定回転測定ブロック, CSR, せん断速度 1000 1/s, 30 s, 30 測定ポイント 温度コントロールなし
時間 (s) | 粘度 (Pa·s) | せん断速度 (1/s) | せん断応力 (Pa) | スピード (1/min) | トルク (mNm) | 温度 (°C) | 歪み
1 | 106.1974 | 9.1026075 | 966.6730672 | 1.519 | 3.95432 | 25 | 4.889671875
2 | 89.91286 | 10.37901 | 933.2064932 | 1.732 | 3.81742 | 25 | 15.1586
3 | 88.24368 | 10.223205 | 902.1331826 | 1.706 | 3.69031 | 25 | 25.31524
4 | 87.35594 | 10.1572875 | 887.2993498 | 1.695 | 3.62963 | 25 | 35.37879
5 | 87.60648 | 10.0614075 | 881.4445328 | 1.679 | 3.60568 | 25 | 45.39213
6 | 86.734 | 10.031445 | 870.0673644 | 1.674 | 3.55914 | 25 | 55.45034
7 | 85.83043 | 10.0134675 | 859.460245 | 1.671 | 3.51575 | 25 | 65.50854
8 | 86.10146 | 9.89961 | 852.370905 | 1.652 | 3.48675 | 25 | 75.53159
9 | 85.81803 | 9.863655 | 846.479419 | 1.646 | 3.46265 | 25 | 85.5552
10 | 84.27569 | 9.9775125 | 840.8617282 | 1.665 | 3.43967 | 25 | 95.61382
11 | 82.55776 | 10.01946 | 827.1841912 | 1.672 | 3.38372 | 25 | 105.6943125
12 | 81.73059 | 9.9894975 | 816.447508 | 1.667 | 3.3398 | 25 | 115.7334
13 | 80.88768 | 10.01946 | 810.4509042 | 1.672 | 3.31527 | 25 | 125.768
14 | 81.03462 | 10.0733925 | 816.2934982 | 1.681 | 3.33917 | 25 | 135.7735
15 | 79.58046 | 10.1572875 | 808.3216576 | 1.695 | 3.30656 | 25 | 145.8673
16 | 79.37455 | 10.16328 | 806.705777 | 1.696 | 3.29995 | 25 | 155.9069
17 | 79.38542 | 10.1213325 | 803.4862388 | 1.689 | 3.28678 | 25 | 165.9339
18 | 80.72657 | 10.0014825 | 807.3853758 | 1.669 | 3.30273 | 25 | 175.9036
19 | 81.40148 | 9.9655275 | 811.2087302 | 1.663 | 3.31837 | 25 | 185.8865
20 | 81.43268 | 9.9056025 | 806.6397728 | 1.653 | 3.29968 | 25 | 195.9135
21 | 81.71769 | 9.85167 | 805.055672 | 1.644 | 3.2932 | 25 | 205.9160625
22 | 82.13872 | 9.8217075 | 806.742446 | 1.639 | 3.3001 | 25 | 215.9054
23 | 80.68461 | 9.983505 | 805.5152568 | 1.666 | 3.29508 | 25 | 225.9418
24 | 80.33469 | 9.9775125 | 801.5403372 | 1.665 | 3.27882 | 25 | 235.968
25 | 79.31735 | 10.0494225 | 797.0936098 | 1.677 | 3.26063 | 25 | 246.0085
26 | 79.09658 | 10.0733925 | 796.7709226 | 1.681 | 3.25931 | 25 | 256.0284
27 | 79.43245 | 10.11534 | 803.4862388 | 1.688 | 3.28678 | 25 | 266.0436
28 | 78.92659 | 10.1932425 | 804.51786 | 1.701 | 3.291 | 25 | 276.0923
29 | 79.22302 | 10.103355 | 800.4182658 | 1.686 | 3.27423 | 25 | 286.1198
30 | 79.42252 | 10.055415 | 798.626374 | 1.678 | 3.2669 | 25 | 296.1354
31 | 4.989186 | 1004.589 | 5012.08 | 167.641 | 20.50266 | 25 | 1277.752
32 | 4.686427 | 1000.55574 | 4689.031 | 166.968 | 19.18118 | 25.01 | 2279.906
33 | 4.555595 | 1000.567725 | 4558.182 | 166.97 | 18.64592 | 25.02 | 3281.779
34 | 4.502706 | 1000.471845 | 4504.831 | 166.954 | 18.42768 | 25.02 | 4283.394
35 | 4.452165 | 1000.160235 | 4452.878 | 166.902 | 18.21516 | 25.03 | 5284.79775
36 | 4.439125 | 999.6149175 | 4437.416 | 166.811 | 18.15191 | 25.03 | 6285.938
37 | 4.438354 | 1000.346 | 4439.89 | 166.933 | 18.16203 | 25.03 | 7287.333
38 | 4.380691 | 1000.598 | 4383.31 | 166.975 | 17.93058 | 25.03 | 8288.952
39 | 4.348814 | 1000.2681 | 4349.98 | 166.92 | 17.79424 | 25.03 | 9290.302
40 | 4.377881 | 999.42915 | 4375.381749 | 166.78 | 17.89815 | 25.03 | 10291.24
41 | 4.350403 | 1000.166 | 4351.126 | 166.903 | 17.79893 | 25.03 | 11292.65
42 | 4.287393 | 1000.514 | 4289.596 | 166.961 | 17.54723 | 25.03 | 12294.31
43 | 4.303486 | 1000.19 | 4304.305004 | 166.907 | 17.6074 | 25.02 | 13295.58
44 | 4.370135 | 999.50106 | 4367.955 | 166.792 | 17.86777 | 25.02 | 14296.37
45 | 4.331149 | 999.71679 | 4329.922 | 166.828 | 17.71219 | 25.02 | 15297.68
46 | 4.263213 | 1000.466 | 4265.199 | 166.953 | 17.44743 | 25.01 | 16299.35325
47 | 4.246498 | 1000.238 | 4247.51 | 166.915 | 17.37507 | 25.01 | 17300.74
48 | 4.257155 | 1000.136265 | 4257.735374 | 166.898 | 17.4169 | 25.01 | 18302.03
49 | 4.284537 | 999.489075 | 4282.348 | 166.79 | 17.51758 | 25 | 19303
50 | 4.267203 | 999.8666025 | 4266.633718 | 166.853 | 17.4533 | 25 | 20304.25
51 | 4.240935 | 1000.543755 | 4243.241 | 166.966 | 17.35761 | 25 | 21305.79
52 | 4.216377 | 1000.73 | 4219.452938 | 166.997 | 17.2603 | 25 | 22307.38
53 | 4.205255 | 999.7587375 | 4204.24 | 166.835 | 17.19807 | 25 | 23308.50825
54 | 4.172668 | 999.6988125 | 4171.412 | 166.825 | 17.06378 | 25 | 24309.77
55 | 4.165547 | 999.9864525 | 4165.491 | 166.873 | 17.03956 | 25 | 25311
56 | 4.200286 | 1000.53177 | 4202.519 | 166.964 | 17.19103 | 25 | 26312.33
57 | 4.192339 | 1000.519785 | 4194.518018 | 166.962 | 17.1583 | 25 | 27313.77
58 | 4.154926 | 999.5549925 | 4153.077 | 166.801 | 16.98878 | 25 | 28314.94
59 | 4.117436 | 999.6988125 | 4116.195 | 166.825 | 16.83791 | 25 | 29316.22
60 | 4.12274 | 1000.19619 | 4123.549 | 166.908 | 16.86799 | 25 | 30317.52
レオメータ: |  | RST-CPS Rheometer 7137004
バージョン: |  | 2.1.1103.25053
エクスポート日付: |  | 2020/01/31 11:21:10
最終コメント:
サンプル: |  | H-4 |  | 1
一般: |  | SystemUser | EKO
プログラム: | 新プログラム_2.rpf |  | (DB\Programs\新プログラム_2.rpf)
細部: | [6124] Subs:H-4~1~; 2020/01/31, から DB, プログラム: 新プログラム_2.rpf, 60 MP3 ブロック [UID-4847]
3 Blocks | G:M:M:
ウエイティングブロック 60 秒間実行を中断
一定回転測定ブロック, CSR, せん断速度 10 1/s, 30 s, 30 測定ポイント 温度コントロールなし
一定回転測定ブロック, CSR, せん断速度 1000 1/s, 30 s, 30 測定ポイント 温度コントロールなし
時間 (s) | 粘度 (Pa·s) | せん断速度 (1/s) | せん断応力 (Pa) | スピード (1/min) | トルク (mNm) | 温度 (°C) | 歪み
1 | 300.98 | 2.94831 | 887.3824662 | 0.492 | 3.62997 | 25 | 2.95228125
2 | 139.0767 | 10.007475 | 1391.806 | 1.67 | 5.69339 | 25 | 12.23283
3 | 142.6514 | 10.271145 | 1465.193 | 1.714 | 5.99359 | 25 | 22.34496
4 | 145.8445 | 10.223205 | 1490.998209 | 1.706 | 6.09915 | 25 | 32.4258
5 | 146.4906 | 10.223205 | 1497.604 | 1.706 | 6.12617 | 25 | 42.46396875
6 | 149.1791 | 10.1093475 | 1508.103 | 1.687 | 6.16912 | 24.99 | 52.4143125
7 | 148.8755 | 10.0853775 | 1501.466 | 1.683 | 6.14197 | 24.99 | 62.46042
8 | 150.3589 | 9.9535425 | 1496.604 | 1.661 | 6.12208 | 25 | 72.48059
9 | 152.0063 | 9.8097225 | 1491.14 | 1.637 | 6.09973 | 25 | 82.48739
10 | 152.5068 | 9.743805 | 1485.997 | 1.626 | 6.07869 | 25 | 92.491875
11 | 150.0534 | 9.8816325 | 1482.77213 | 1.649 | 6.0655 | 25 | 102.5369
12 | 147.3438 | 9.9655275 | 1468.359 | 1.663 | 6.00654 | 25 | 112.6272
13 | 146.4059 | 9.9535425 | 1457.258 | 1.661 | 5.96113 | 25 | 122.6559
14 | 144.5787 | 10.0374375 | 1451.200121 | 1.675 | 5.93635 | 25 | 132.6905
15 | 144.3919 | 10.127325 | 1462.303 | 1.69 | 5.98177 | 25 | 142.6921
16 | 141.6786 | 10.25916 | 1453.503 | 1.712 | 5.94577 | 25 | 152.813
17 | 141.7087 | 10.23519 | 1450.415 | 1.708 | 5.93314 | 25 | 162.8711
18 | 141.891 | 10.21122 | 1448.88 | 1.704 | 5.92686 | 25 | 172.8982
19 | 145.0838 | 10.031445 | 1455.4 | 1.674 | 5.95353 | 25 | 182.8407
20 | 145.9911 | 9.99549 | 1459.253 | 1.668 | 5.96929 | 25 | 192.8294
21 | 146.4242 | 9.887625 | 1447.787 | 1.65 | 5.92239 | 25 | 202.8805
22 | 147.3971 | 9.7737675 | 1440.625 | 1.631 | 5.89309 | 25 | 212.8984
23 | 148.0109 | 9.70785 | 1436.867 | 1.62 | 5.87772 | 25 | 222.895125
24 | 144.6512 | 9.89961 | 1431.99 | 1.652 | 5.85777 | 25 | 232.9485
25 | 142.4899 | 9.97152 | 1420.841 | 1.664 | 5.81216 | 25 | 243.0136
26 | 139.7992 | 10.0614075 | 1406.576 | 1.679 | 5.75381 | 25 | 253.0972
27 | 137.9545 | 10.1333175 | 1397.937 | 1.691 | 5.71847 | 25 | 263.1648
28 | 136.9845 | 10.2172125 | 1399.6 | 1.705 | 5.72527 | 25 | 273.2234
29 | 134.8579 | 10.343055 | 1394.842 | 1.726 | 5.70581 | 25 | 283.3244
30 | 135.2549 | 10.23519 | 1384.36 | 1.708 | 5.66293 | 25 | 293.3906
31 | 4.511089 | 1005.22989 | 4534.682 | 167.748 | 18.54979 | 25 | 1280.541
32 | 3.696357 | 1002.413415 | 3705.278 | 167.278 | 15.15699 | 25.01 | 2284.902
33 | 3.266228 | 1002.539 | 3274.522 | 167.299 | 13.39492 | 25.01 | 3288.445
34 | 2.959918 | 1001.365 | 2963.958 | 167.103 | 12.12451 | 25.01 | 4290.944
35 | 2.819065 | 1000.298 | 2819.905 | 166.925 | 11.53524 | 25.01 | 5292.729
36 | 2.671847 | 1000.358 | 2672.80341 | 166.935 | 10.9335 | 25.01 | 6294.454
37 | 2.615923 | 1000.526 | 2617.298767 | 166.963 | 10.70645 | 25.01 | 7296.195
38 | 2.44589 | 1000.154 | 2446.267 | 166.901 | 10.00682 | 25.01 | 8297.981
39 | 2.529283 | 1000.016415 | 2529.325 | 166.878 | 10.34658 | 25.01 | 9299.109
40 | 2.478513 | 1000.14825 | 2478.881 | 166.9 | 10.14023 | 25.02 | 10300.41
41 | 2.470022 | 1000.375965 | 2470.95 | 166.938 | 10.10779 | 25.02 | 11301.77
42 | 2.404948 | 1000.53177 | 2406.227 | 166.964 | 9.84303 | 25.01 | 12303.41
43 | 2.288259 | 1000.57971 | 2289.585 | 166.972 | 9.36589 | 25.01 | 13305.31
44 | 2.208362 | 1000.274 | 2208.967 | 166.921 | 9.03611 | 25.01 | 14306.79
45 | 2.216894 | 1000.34001 | 2217.648 | 166.932 | 9.07162 | 25.01 | 15307.96
46 | 2.198937 | 999.9265275 | 2198.776 | 166.863 | 8.99442 | 25 | 16309.21
47 | 2.177014 | 1000.519785 | 2178.146 | 166.962 | 8.91003 | 25 | 17310.76
48 | 2.19424 | 999.6149175 | 2193.395 | 166.811 | 8.97241 | 25 | 18311.83
49 | 2.116089 | 1001.01117 | 2118.229 | 167.044 | 8.66493 | 25 | 19313.57
50 | 2.051564 | 999.896565 | 2051.352 | 166.858 | 8.39136 | 25 | 20314.89
51 | 2.109403 | 999.81267 | 2109.008 | 166.844 | 8.62721 | 25 | 21315.95
52 | 2.090501 | 1000.238 | 2090.998 | 166.915 | 8.55354 | 25 | 22317.45
53 | 1.970666 | 1000.106 | 1970.876 | 166.893 | 8.06216 | 24.99 | 23319.19
54 | 1.965823 | 999.66885 | 1965.172 | 166.82 | 8.03883 | 24.99 | 24320.4
55 | 1.966347 | 1000.406 | 1967.145174 | 166.943 | 8.0469 | 24.99 | 25321.8
56 | 1.850773 | 1000.7475 | 1852.156 | 167 | 7.57652 | 24.99 | 26323.52
57 | 1.855693 | 999.71679 | 1855.168 | 166.828 | 7.58884 | 24.99 | 27324.68
58 | 1.783933 | 999.6868275 | 1783.375 | 166.823 | 7.29516 | 25 | 28326.16
59 | 1.794047 | 1000.41192 | 1794.786 | 166.944 | 7.34184 | 25 | 29327.51
60 | 1.713362 | 1000.322 | 1713.914 | 166.929 | 7.01102 | 25 | 30329.14
レオメータ: |  | RST-CPS Rheometer 7137004
バージョン: |  | 2.1.1103.25053
エクスポート日付: |  | 2020/01/31 11:21:10
最終コメント:
サンプル: |  | H-5 |  | 1
一般: |  | SystemUser | EKO
プログラム: | 新プログラム_2.rpf |  | (DB\Programs\新プログラム_2.rpf)
細部: | [6125] Subs:H-5~1~; 2020/01/31, から DB, プログラム: 新プログラム_2.rpf, 60 MP3 ブロック [UID-4848]
3 Blocks | G:M:M:
ウエイティングブロック 60 秒間実行を中断
一定回転測定ブロック, CSR, せん断速度 10 1/s, 30 s, 30 測定ポイント 温度コントロールなし
一定回転測定ブロック, CSR, せん断速度 1000 1/s, 30 s, 30 測定ポイント 温度コントロールなし
時間 (s) | 粘度 (Pa·s) | せん断速度 (1/s) | せん断応力 (Pa) | スピード (1/min) | トルク (mNm) | 温度 (°C) | 歪み
1 | 106.4528 | 8.8509225 | 942.2050658 | 1.477 | 3.85423 | 24.99 | 5.059265625
2 | 82.9858 | 10.606725 | 880.2075652 | 1.77 | 3.60062 | 25 | 15.49702
3 | 82.09149 | 9.99549 | 820.5446576 | 1.668 | 3.35656 | 25 | 25.69324
4 | 78.59227 | 10.01946 | 787.4521074 | 1.672 | 3.22119 | 25 | 35.8385625
5 | 76.89289 | 9.97152 | 766.7390116 | 1.664 | 3.13646 | 25 | 45.92271
6 | 75.15621 | 9.99549 | 751.2231354 | 1.668 | 3.07299 | 25 | 55.99512
7 | 73.61364 | 10.0254525 | 738.0100724 | 1.673 | 3.01894 | 25 | 66.05824
8 | 72.48333 | 10.09137 | 731.4560998 | 1.684 | 2.99213 | 25 | 76.1047
9 | 71.03726 | 10.1093475 | 718.1403636 | 1.687 | 2.93766 | 25 | 86.19595
10 | 69.33904 | 10.1572875 | 704.2965938 | 1.695 | 2.88103 | 25 | 96.3045
11 | 68.41004 | 10.1572875 | 694.8604378 | 1.695 | 2.84243 | 25 | 106.367625
12 | 68.87317 | 10.0973625 | 695.4373634 | 1.685 | 2.84479 | 25 | 116.368
13 | 67.40998 | 10.16328 | 685.1064838 | 1.696 | 2.80253 | 25 | 126.4571
14 | 67.41153 | 10.055415 | 677.850911 | 1.678 | 2.77285 | 25 | 136.4847
15 | 67.17572 | 10.0014825 | 671.8567518 | 1.669 | 2.74833 | 25 | 146.5196
16 | 67.72627 | 9.8576625 | 667.6227046 | 1.645 | 2.73101 | 25 | 156.5116875
17 | 67.32646 | 9.887625 | 665.6988044 | 1.65 | 2.72314 | 25 | 166.5306
18 | 65.89698 | 9.9415575 | 655.1185756 | 1.659 | 2.67986 | 25 | 176.6038
19 | 65.15019 | 9.9415575 | 647.6943254 | 1.659 | 2.64949 | 25 | 186.6422
20 | 64.52372 | 9.9655275 | 643.0129164 | 1.663 | 2.63034 | 25 | 196.6598
21 | 63.53438 | 10.103355 | 641.9104018 | 1.686 | 2.62583 | 25 | 206.7114375
22 | 62.87864 | 10.1093475 | 635.6620042 | 1.687 | 2.60027 | 25 | 216.7704
23 | 61.97637 | 10.1692725 | 630.254549 | 1.697 | 2.57815 | 24.99 | 226.8424
24 | 61.67919 | 10.1453025 | 625.7540404 | 1.693 | 2.55974 | 24.99 | 236.8754
25 | 62.03569 | 10.103355 | 626.7685494 | 1.686 | 2.56389 | 25 | 246.8919375
26 | 62.26113 | 10.0674 | 626.807663 | 1.68 | 2.56405 | 25 | 256.9023
27 | 62.05042 | 9.99549 | 620.2243552 | 1.668 | 2.53712 | 25 | 266.9257
28 | 61.96978 | 9.94755 | 616.4474482 | 1.66 | 2.52167 | 25 | 276.9401
29 | 62.4612 | 9.8576625 | 615.721402 | 1.645 | 2.5187 | 25 | 286.9388
30 | 62.14014 | 9.8696475 | 613.301248 | 1.647 | 2.5088 | 24.99 | 296.9554
31 | 1.458668 | 1000.91529 | 1460.003 | 167.028 | 5.97236 | 25 | 1294.109
32 | 1.394289 | 1000.118 | 1394.454 | 166.895 | 5.70422 | 25 | 2295.639
33 | 1.356828 | 1000.202 | 1357.103 | 166.909 | 5.55143 | 25.01 | 3297.097
34 | 1.324016 | 1000.25 | 1324.347 | 166.917 | 5.41744 | 25 | 4298.516
35 | 1.309851 | 1000.082 | 1309.958 | 166.889 | 5.35858 | 25 | 5299.803
36 | 1.296556 | 1000.07 | 1296.648 | 166.887 | 5.30413 | 25 | 6301.136
37 | 1.278091 | 1000.034 | 1278.134664 | 166.881 | 5.2284 | 25 | 7302.432
38 | 1.265232 | 1000.046 | 1265.291 | 166.883 | 5.17586 | 25 | 8303.763
39 | 1.267023 | 1000.07634 | 1267.119 | 166.888 | 5.18334 | 25 | 9305.024
40 | 1.26042 | 1000.022 | 1260.447983 | 166.879 | 5.15605 | 25 | 10306.3
41 | 1.254523 | 999.9744675 | 1254.49 | 166.871 | 5.13168 | 25 | 11307.55
42 | 1.244696 | 1000.0284 | 1244.732 | 166.88 | 5.09176 | 25 | 12308.86
43 | 1.235927 | 1000.07 | 1236.014206 | 166.887 | 5.0561 | 25 | 13310.16
44 | 1.230102 | 1000.05237 | 1230.167 | 166.884 | 5.03218 | 25 | 14311.44225
45 | 1.227492 | 999.9864525 | 1227.475 | 166.873 | 5.02117 | 25 | 15312.69
46 | 1.222713 | 999.992445 | 1222.703359 | 166.874 | 5.00165 | 25 | 16313.96
47 | 1.21547 | 1000.046 | 1215.526 | 166.883 | 4.97229 | 25 | 17315.25
48 | 1.20966 | 1000.07634 | 1209.752 | 166.888 | 4.94867 | 25 | 18316.54
49 | 1.206852 | 1000.022 | 1206.879 | 166.879 | 4.93692 | 25 | 19317.8
50 | 1.202383 | 999.98046 | 1202.359 | 166.872 | 4.91843 | 25 | 20319.06
51 | 1.197912 | 999.9984375 | 1197.91 | 166.875 | 4.90023 | 25 | 21320.32
52 | 1.192746 | 1000.058 | 1192.816 | 166.885 | 4.87939 | 25 | 22321.61
53 | 1.190939 | 1000.040385 | 1190.987 | 166.882 | 4.87191 | 25 | 23322.88
54 | 1.191145 | 999.9864525 | 1191.129 | 166.873 | 4.87249 | 25 | 24324.12
55 | 1.187701 | 999.9864525 | 1187.684464 | 166.873 | 4.8584 | 25 | 25325.37
56 | 1.181874 | 1000.0284 | 1181.908 | 166.88 | 4.83477 | 25 | 26326.65
57 | 1.178031 | 1000.064355 | 1178.107 | 166.886 | 4.81922 | 25 | 27327.94
58 | 1.176895 | 1000.022 | 1176.921 | 166.879 | 4.81437 | 25 | 28329.19
59 | 1.175058 | 999.968475 | 1175.021436 | 166.87 | 4.8066 | 25 | 29330.44
60 | 1.171923 | 999.98046 | 1171.9 | 166.872 | 4.79383 | 25 | 30331.69
レオメータ: |  | RST-CPS Rheometer 7137004
バージョン: |  | 2.1.1103.25053
エクスポート日付: |  | 2020/01/31 11:21:10
最終コメント:
サンプル: |  | H-6 |  | 1
一般: |  | SystemUser | EKO
プログラム: | 新プログラム_2.rpf |  | (DB\Programs\新プログラム_2.rpf)
細部: | [6126] Subs:H-6~1~; 2020/01/31, から DB, プログラム: 新プログラム_2.rpf, 60 MP3 ブロック [UID-4849]
3 Blocks | G:M:M:
ウエイティングブロック 60 秒間実行を中断
一定回転測定ブロック, CSR, せん断速度 10 1/s, 30 s, 30 測定ポイント 温度コントロールなし
一定回転測定ブロック, CSR, せん断速度 1000 1/s, 30 s, 30 測定ポイント 温度コントロールなし
時間 (s) | 粘度 (Pa·s) | せん断速度 (1/s) | せん断応力 (Pa) | スピード (1/min) | トルク (mNm) | 温度 (°C) | 歪み
1 | 137.772 | 8.7550425 | 1206.2 | 1.461 | 4.93414 | 25 | 3.839625
2 | 90.2584 | 10.8763875 | 981.6853558 | 1.815 | 4.01573 | 25 | 15.12858
3 | 86.86423 | 10.2411825 | 889.5923846 | 1.709 | 3.63901 | 25 | 25.44827
4 | 82.53211 | 10.175265 | 839.7861042 | 1.698 | 3.43527 | 25 | 35.6073
5 | 79.52952 | 10.199235 | 811.1402814 | 1.702 | 3.31809 | 25 | 45.7419375
6 | 77.49842 | 10.18725 | 789.495793 | 1.7 | 3.22955 | 25 | 55.86609375
7 | 76.49934 | 10.1692725 | 777.9426134 | 1.697 | 3.18229 | 25 | 65.92816
8 | 76.93766 | 10.0853775 | 775.9453752 | 1.683 | 3.17412 | 25 | 75.93961
9 | 75.97136 | 10.0733925 | 765.2893638 | 1.681 | 3.13053 | 25 | 86.00442
10 | 75.16172 | 10.055415 | 755.7823144 | 1.678 | 3.09164 | 25 | 96.05840625
11 | 74.98017 | 9.97152 | 747.6662424 | 1.664 | 3.05844 | 25 | 106.0936
12 | 74.88595 | 9.8696475 | 739.0979194 | 1.647 | 3.02339 | 25 | 116.1161
13 | 73.44329 | 9.959535 | 731.460989 | 1.662 | 2.99215 | 25 | 126.1837
14 | 71.93432 | 9.9894975 | 718.5877254 | 1.667 | 2.93949 | 25 | 136.2586
15 | 70.73638 | 9.9775125 | 705.7731322 | 1.665 | 2.88707 | 25 | 146.3178
16 | 70.13284 | 9.9535425 | 698.0701976 | 1.661 | 2.85556 | 25 | 156.3402
17 | 69.51421 | 10.055415 | 698.9942564 | 1.678 | 2.85934 | 25 | 166.3688
18 | 67.7622 | 10.1453025 | 687.4679674 | 1.693 | 2.81219 | 25 | 176.4735
19 | 67.51449 | 10.1213325 | 683.3365934 | 1.689 | 2.79529 | 25 | 186.52
20 | 67.03506 | 10.13931 | 679.6892502 | 1.692 | 2.78037 | 25 | 196.5633
21 | 68.12263 | 10.0494225 | 684.5931178 | 1.677 | 2.80043 | 25 | 206.5405
22 | 68.76062 | 10.031445 | 689.768336 | 1.674 | 2.8216 | 25 | 216.5285
23 | 68.68539 | 9.9775125 | 685.3093856 | 1.665 | 2.80336 | 25 | 226.5496
24 | 69.15998 | 9.887625 | 683.827958 | 1.65 | 2.7973 | 25 | 236.5531875
25 | 69.80562 | 9.815715 | 685.1920448 | 1.638 | 2.80288 | 25 | 246.534
26 | 68.15058 | 9.959535 | 678.7480792 | 1.662 | 2.77652 | 25 | 256.6018125
27 | 67.76902 | 9.935565 | 673.3235118 | 1.658 | 2.75433 | 25 | 266.6294
28 | 66.26457 | 10.0254525 | 664.332273 | 1.673 | 2.71755 | 25 | 276.6888
29 | 65.87552 | 10.01946 | 660.0371108 | 1.672 | 2.69998 | 25 | 286.7169375
30 | 64.99229 | 10.1333175 | 658.587463 | 1.691 | 2.69405 | 25 | 296.7684
31 | 1.868842 | 1001.7063 | 1872.031 | 167.16 | 7.65782 | 25 | 1292.443
32 | 1.674122 | 1000.38795 | 1674.771014 | 166.94 | 6.8509 | 25 | 2294.366
33 | 1.55515 | 1000.418 | 1555.8 | 166.945 | 6.36423 | 25 | 3296.241
34 | 1.47112 | 1000.10031 | 1471.268 | 166.892 | 6.01844 | 25 | 4297.809
35 | 1.465385 | 999.9504975 | 1465.313 | 166.867 | 5.99408 | 25 | 5299.07
36 | 1.448881 | 999.9504975 | 1448.809 | 166.867 | 5.92657 | 25.01 | 6300.371
37 | 1.439231 | 999.9744675 | 1439.195 | 166.871 | 5.88724 | 25.01 | 7301.671
38 | 1.427082 | 1000.166 | 1427.319 | 166.903 | 5.83866 | 25.01 | 8303.024
39 | 1.418247 | 1000.046 | 1418.313 | 166.883 | 5.80182 | 25.01 | 9304.328
40 | 1.418276 | 999.9504975 | 1418.205 | 166.867 | 5.80138 | 25.01 | 10305.57
41 | 1.40147 | 1000.01 | 1401.484 | 166.877 | 5.73298 | 25.01 | 11306.86
42 | 1.398371 | 1000.046 | 1398.436 | 166.883 | 5.72051 | 25.01 | 12308.16
43 | 1.392235 | 1000.046 | 1392.3 | 166.883 | 5.69541 | 25.01 | 13309.44
44 | 1.391198 | 999.992445 | 1391.188 | 166.874 | 5.69086 | 25.01 | 14310.71
45 | 1.385012 | 999.9265275 | 1384.91 | 166.863 | 5.66518 | 25.01 | 15311.93
46 | 1.369139 | 1000.17222 | 1369.374 | 166.904 | 5.60163 | 25.01 | 16313.3
47 | 1.369139 | 1000.118 | 1369.301 | 166.895 | 5.60133 | 25.01 | 17314.57
48 | 1.357314 | 1000.00443 | 1357.32 | 166.876 | 5.55232 | 25.01 | 18315.85
49 | 1.362279 | 999.9145425 | 1362.163 | 166.861 | 5.57213 | 25.01 | 19317.05
50 | 1.355741 | 1000.05237 | 1355.811829 | 166.884 | 5.54615 | 25.01 | 20318.35
51 | 1.349589 | 1000.064355 | 1349.675883 | 166.886 | 5.52105 | 25.01 | 21319.64
52 | 1.347489 | 1000.106 | 1347.632 | 166.893 | 5.51269 | 25 | 22320.92
53 | 1.350825 | 999.920535 | 1350.717 | 166.862 | 5.52531 | 25 | 23322.12
54 | 1.339686 | 999.9864525 | 1339.668 | 166.873 | 5.48011 | 25 | 24323.41
55 | 1.336078 | 1000.0284 | 1336.116 | 166.88 | 5.46558 | 25 | 25324.67
56 | 1.329391 | 1000.064355 | 1329.476 | 166.886 | 5.43842 | 25 | 26325.99
57 | 1.333096 | 1000.00443 | 1333.101495 | 166.876 | 5.45325 | 25 | 27327.23
58 | 1.32853 | 999.9025575 | 1328.401 | 166.859 | 5.43402 | 25 | 28328.46
59 | 1.318245 | 1000.0284 | 1318.282 | 166.88 | 5.39263 | 24.99 | 29329.75
60 | 1.319239 | 1000.118 | 1319.395 | 166.895 | 5.39718 | 24.99 | 30331.04
レオメータ: |  | RST-CPS Rheometer 7137004
バージョン: |  | 2.1.1103.25053
エクスポート日付: |  | 2020/01/31 11:21:10
最終コメント:
サンプル: |  | H-7 |  | 1
一般: |  | SystemUser | EKO
プログラム: | 新プログラム_2.rpf |  | (DB\Programs\新プログラム_2.rpf)
細部: | [6127] Subs:H-7~1~; 2020/01/31, から DB, プログラム: 新プログラム_2.rpf, 60 MP3 ブロック [UID-4850]
3 Blocks | G:M:M:
ウエイティングブロック 60 秒間実行を中断
一定回転測定ブロック, CSR, せん断速度 10 1/s, 30 s, 30 測定ポイント 温度コントロールなし
一定回転測定ブロック, CSR, せん断速度 1000 1/s, 30 s, 30 測定ポイント 温度コントロールなし
時間 (s) | 粘度 (Pa·s) | せん断速度 (1/s) | せん断応力 (Pa) | スピード (1/min) | トルク (mNm) | 温度 (°C) | 歪み
1 | 188.6022 | 4.1168475 | 776.4465182 | 0.687 | 3.17617 | 25 | 4.1236875
2 | 137.2924 | 9.27639 | 1273.578 | 1.548 | 5.20976 | 25 | 12.73507
3 | 138.8737 | 10.09137 | 1401.426 | 1.684 | 5.73274 | 25 | 22.60934
4 | 143.1429 | 10.11534 | 1447.939 | 1.688 | 5.92301 | 25 | 32.59512
5 | 146.949 | 10.0014825 | 1469.708 | 1.669 | 6.01206 | 25 | 42.53498
6 | 147.3694 | 9.983505 | 1471.263 | 1.666 | 6.01842 | 25 | 52.5607
7 | 149.1941 | 9.8336925 | 1467.129 | 1.641 | 6.00151 | 25 | 62.5629375
8 | 149.6322 | 9.7857525 | 1464.264 | 1.633 | 5.98979 | 25 | 72.56173
9 | 149.172 | 9.8336925 | 1466.912 | 1.641 | 6.00062 | 25 | 82.56157
10 | 146.8647 | 9.97152 | 1464.465 | 1.664 | 5.99061 | 25 | 92.61063
11 | 145.2197 | 10.01946 | 1455.023 | 1.672 | 5.95199 | 25 | 102.6728
12 | 143.5729 | 10.0614075 | 1444.546 | 1.679 | 5.90913 | 25 | 112.7329
13 | 141.8681 | 10.13931 | 1438.444 | 1.692 | 5.88417 | 25 | 122.8005
14 | 142.2635 | 10.1453025 | 1443.307 | 1.693 | 5.90406 | 25 | 132.8183
15 | 141.347 | 10.16328 | 1436.55 | 1.696 | 5.87642 | 25 | 142.8915
16 | 141.032 | 10.1453025 | 1430.812157 | 1.693 | 5.85295 | 25 | 152.9375
17 | 141.4304 | 10.0973625 | 1428.074205 | 1.685 | 5.84175 | 25 | 162.9511
18 | 143.5626 | 9.9535425 | 1428.957 | 1.661 | 5.84536 | 25 | 172.9216
19 | 142.9125 | 9.97152 | 1425.055124 | 1.664 | 5.8294 | 25 | 182.9628
20 | 142.3232 | 9.92358 | 1412.355427 | 1.656 | 5.77745 | 25 | 193.0317
21 | 141.9311 | 9.8696475 | 1400.81 | 1.647 | 5.73022 | 25 | 203.0886
22 | 141.4062 | 9.85167 | 1393.087 | 1.644 | 5.69863 | 25 | 213.1137
23 | 139.8333 | 9.9655275 | 1393.512 | 1.663 | 5.70037 | 25 | 223.1312
24 | 137.2301 | 10.04343 | 1378.261 | 1.676 | 5.63798 | 25 | 233.224
25 | 135.6117 | 10.0973625 | 1369.321 | 1.685 | 5.60141 | 25 | 243.2892
26 | 133.7891 | 10.175265 | 1361.339 | 1.698 | 5.56876 | 25 | 253.3677
27 | 134.8539 | 10.1213325 | 1364.901 | 1.689 | 5.58333 | 25 | 263.3755
28 | 133.6851 | 10.199235 | 1363.485 | 1.702 | 5.57754 | 25 | 273.4326
29 | 133.6376 | 10.13931 | 1354.992888 | 1.692 | 5.5428 | 25 | 283.4893125
30 | 134.3175 | 10.0674 | 1352.228 | 1.68 | 5.53149 | 25 | 293.4959
31 | 2.593181 | 1001.94 | 2598.211 | 167.199 | 10.62837 | 25 | 1288.852
32 | 2.434236 | 1000.55 | 2435.575 | 166.967 | 9.96308 | 25 | 2290.756
33 | 2.342748 | 1000.31 | 2343.474 | 166.927 | 9.58633 | 25 | 3292.4115
34 | 2.243352 | 1000.346 | 2244.128 | 166.933 | 9.17994 | 25 | 4294.0755
35 | 2.184665 | 1000.399935 | 2185.538 | 166.942 | 8.94027 | 25.01 | 5295.654
36 | 2.164855 | 1000.040385 | 2164.943 | 166.882 | 8.85602 | 25.01 | 6296.965
37 | 2.146969 | 1000.016415 | 2147.004 | 166.878 | 8.78264 | 25.01 | 7298.263
38 | 2.118551 | 1000.136265 | 2118.84 | 166.898 | 8.66743 | 25.02 | 8299.647
39 | 2.098202 | 1000.226 | 2098.676877 | 166.913 | 8.58495 | 25.02 | 9301.048
40 | 2.086838 | 999.9984375 | 2086.835 | 166.875 | 8.53651 | 25.02 | 10302.3
41 | 2.068557 | 1000.112295 | 2068.789 | 166.894 | 8.46269 | 25.02 | 11303.65
42 | 2.054437 | 1000.05237 | 2054.545 | 166.884 | 8.40442 | 25.02 | 12304.97
43 | 2.041804 | 999.9145425 | 2041.63 | 166.861 | 8.35159 | 25.01 | 13306.25
44 | 2.030246 | 1000.040385 | 2030.328 | 166.882 | 8.30536 | 25 | 14307.55
45 | 2.015579 | 1000.232145 | 2016.047 | 166.914 | 8.24694 | 25 | 15308.94
46 | 2.011089 | 999.968475 | 2011.025744 | 166.87 | 8.2264 | 25.01 | 16310.17
47 | 1.998961 | 999.896565 | 1998.753852 | 166.858 | 8.1762 | 25 | 17311.42
48 | 1.988185 | 1000.118 | 1988.421 | 166.895 | 8.13393 | 25 | 18312.76
49 | 1.979913 | 1000.14825 | 1980.207 | 166.9 | 8.10033 | 25 | 19314.09
50 | 1.973906 | 1000.01 | 1973.926 | 166.877 | 8.07464 | 25 | 20315.36
51 | 1.976272 | 999.88458 | 1976.043518 | 166.856 | 8.0833 | 25 | 21316.56
52 | 1.963386 | 1000.088325 | 1963.559 | 166.89 | 8.03223 | 25 | 22317.9
53 | 1.962018 | 999.98046 | 1961.98 | 166.872 | 8.02577 | 25 | 23319.16
54 | 1.954217 | 999.9504975 | 1954.12 | 166.867 | 7.99362 | 25 | 24320.42
55 | 1.938141 | 1000.10031 | 1938.335563 | 166.892 | 7.92905 | 25 | 25321.77
56 | 1.932736 | 1000.112295 | 1932.953 | 166.894 | 7.90703 | 25 | 26323.07
57 | 1.929865 | 999.9265275 | 1929.723 | 166.863 | 7.89382 | 25 | 27325.09
58 | 1.921007 | 999.98046 | 1920.969 | 166.872 | 7.85801 | 25 | 28325.56
59 | 1.915032 | 1000.19619 | 1915.408 | 166.908 | 7.83526 | 25 | 29326.92
60 | 1.896855 | 1000.040385 | 1896.931 | 166.882 | 7.75968 | 25 | 30328.24
レオメータ: |  | RST-CPS Rheometer 7137004
バージョン: |  | 2.1.1103.25053
エクスポート日付: |  | 2020/01/31 11:21:10
最終コメント:
サンプル: |  | H-8 |  | 2
一般: |  | SystemUser | EKO
プログラム: | 新プログラム_2.rpf |  | (DB\Programs\新プログラム_2.rpf)
細部: | [6129] Subs:H-8~2~; 2020/01/31, から DB, プログラム: 新プログラム_2.rpf, 60 MP3 ブロック [UID-4852]
3 Blocks | G:M:M:
ウエイティングブロック 60 秒間実行を中断
一定回転測定ブロック, CSR, せん断速度 10 1/s, 30 s, 30 測定ポイント 温度コントロールなし
一定回転測定ブロック, CSR, せん断速度 1000 1/s, 30 s, 30 測定ポイント 温度コントロールなし
時間 (s) | 粘度 (Pa·s) | せん断速度 (1/s) | せん断応力 (Pa) | スピード (1/min) | トルク (mNm) | 温度 (°C) | 歪み
1 | 304.6877 | 2.984265 | 909.26897 | 0.498 | 3.7195 | 25 | 2.9874375
2 | 172.3372 | 9.1385625 | 1574.914 | 1.525 | 6.44242 | 25 | 11.1493125
3 | 163.9406 | 10.13931 | 1662.245 | 1.692 | 6.79966 | 25 | 21.337875
4 | 164.2348 | 10.1093475 | 1660.306 | 1.687 | 6.79173 | 25 | 31.57608
5 | 161.0218 | 10.1333175 | 1631.684939 | 1.691 | 6.67465 | 24.99 | 41.77315
6 | 158.3953 | 10.13931 | 1606.019 | 1.692 | 6.56966 | 24.99 | 51.91193
7 | 155.9877 | 10.18725 | 1589.085 | 1.7 | 6.50039 | 24.99 | 62.01815625
8 | 152.1195 | 10.319085 | 1569.734 | 1.722 | 6.42123 | 24.99 | 72.1738125
9 | 151.4133 | 10.23519 | 1549.744 | 1.708 | 6.33946 | 24.99 | 82.29241
10 | 150.3212 | 10.2052275 | 1534.062 | 1.703 | 6.27531 | 25 | 92.3869
11 | 150.8857 | 10.1333175 | 1528.973 | 1.691 | 6.25449 | 25 | 102.405
12 | 152.2269 | 10.04343 | 1528.88 | 1.676 | 6.25411 | 25 | 112.3969
13 | 151.4865 | 10.01946 | 1517.813 | 1.672 | 6.20884 | 25 | 122.4638
14 | 152.7679 | 9.8576625 | 1505.934715 | 1.645 | 6.16025 | 25 | 132.4953
15 | 152.7519 | 9.8097225 | 1498.454239 | 1.637 | 6.12965 | 25 | 142.5098
16 | 152.3759 | 9.8336925 | 1498.41757 | 1.641 | 6.1295 | 25 | 152.5178
17 | 150.2779 | 9.94755 | 1494.897346 | 1.66 | 6.1151 | 25 | 162.5624
18 | 148.7425 | 9.99549 | 1486.754 | 1.668 | 6.08179 | 25 | 172.6099
19 | 147.5621 | 10.031445 | 1480.262 | 1.674 | 6.05523 | 25 | 182.6472
20 | 145.9763 | 10.127325 | 1478.35 | 1.69 | 6.04741 | 25 | 192.7019
21 | 146.9598 | 10.1213325 | 1487.429093 | 1.689 | 6.08455 | 24.99 | 202.7006
22 | 146.4868 | 10.13931 | 1485.275 | 1.692 | 6.07574 | 24.99 | 212.7486
23 | 146.6505 | 10.127325 | 1485.178 | 1.69 | 6.07534 | 24.99 | 222.7683
24 | 147.6706 | 10.0733925 | 1487.544 | 1.681 | 6.08502 | 24.99 | 232.7514
25 | 150.8546 | 9.89961 | 1493.401 | 1.652 | 6.10898 | 24.99 | 242.6932
26 | 150.8719 | 9.911595 | 1495.381 | 1.654 | 6.11708 | 25 | 252.7064
27 | 150.9843 | 9.8696475 | 1490.162 | 1.647 | 6.09573 | 25 | 262.741
28 | 151.0422 | 9.8336925 | 1485.302291 | 1.641 | 6.07585 | 25 | 272.7622
29 | 150.993 | 9.8277 | 1483.914 | 1.64 | 6.07017 | 25 | 282.7546875
30 | 149.983 | 9.94755 | 1491.963826 | 1.66 | 6.1031 | 25 | 292.7359
31 | 3.300074 | 1004.673 | 3315.494 | 167.655 | 13.56252 | 25 | 1285.796
32 | 2.631912 | 1003.036635 | 2639.904 | 167.382 | 10.79892 | 25 | 2290.264
33 | 2.135428 | 1001.724 | 2139.110561 | 167.163 | 8.75035 | 25.01 | 3293.686
34 | 1.812216 | 1001.7063 | 1815.309 | 167.16 | 7.42579 | 25.01 | 4296.513
35 | 1.49309 | 1000.909 | 1494.448 | 167.027 | 6.11326 | 25.01 | 5299.068
36 | 1.291196 | 1001.08308 | 1292.594473 | 167.056 | 5.28755 | 25 | 6301.331
37 | 1.176038 | 1000.202 | 1176.276 | 166.909 | 4.81173 | 25 | 7302.876
38 | 1.137064 | 1000.62765 | 1137.777955 | 166.98 | 4.65425 | 25 | 8304.50925
39 | 1.033455 | 1000.927275 | 1034.413 | 167.03 | 4.23142 | 25 | 9306.285
40 | 0.9808015 | 1000.519785 | 981.311332 | 166.962 | 4.0142 | 25 | 10307.59
41 | 1.071169 | 999.1475025 | 1070.256 | 166.733 | 4.37804 | 25 | 11308.33
42 | 1.123655 | 1000.05237 | 1123.714 | 166.884 | 4.59672 | 25 | 12309.45
43 | 1.192759 | 999.776715 | 1192.493 | 166.838 | 4.87807 | 25 | 13310.36
44 | 1.220918 | 999.992445 | 1220.909 | 166.874 | 4.99431 | 25 | 14311.38
45 | 1.256363 | 999.45312 | 1255.676 | 166.784 | 5.13653 | 25 | 15312.41
46 | 1.270038 | 999.8785875 | 1269.884139 | 166.855 | 5.19465 | 25 | 16313.7
47 | 1.244385 | 1000.423905 | 1244.91255 | 166.946 | 5.0925 | 25 | 17315.2
48 | 1.223796 | 1000.016415 | 1223.815652 | 166.878 | 5.0062 | 25 | 18316.42
49 | 1.178459 | 1000.34001 | 1178.859458 | 166.932 | 4.8223 | 25 | 19317.95
50 | 1.243371 | 999.6508725 | 1242.937 | 166.817 | 5.08442 | 25 | 20318.77
51 | 1.29895 | 999.968475 | 1298.909 | 166.87 | 5.31338 | 25 | 21319.82
52 | 1.343826 | 999.7887 | 1343.542 | 166.84 | 5.49596 | 24.99 | 22320.85
53 | 1.357072 | 1000.022 | 1357.103 | 166.879 | 5.55143 | 24.99 | 23322.06
54 | 1.350835 | 999.86061 | 1350.646 | 166.852 | 5.52502 | 25 | 24323.31
55 | 1.34981 | 1000.034 | 1349.857 | 166.881 | 5.52179 | 25 | 25324.59
56 | 1.33431 | 1000.142 | 1334.5 | 166.899 | 5.45897 | 25 | 26325.95
57 | 1.340152 | 999.93252 | 1340.061 | 166.864 | 5.48172 | 25 | 27327.14
58 | 1.345558 | 999.968475 | 1345.515 | 166.87 | 5.50403 | 25 | 28328.36
59 | 1.333693 | 1000.040385 | 1333.747 | 166.882 | 5.45589 | 25 | 29329.66
60 | 1.324183 | 1000.12428 | 1324.347 | 166.896 | 5.41744 | 25 | 30330.98
レオメータ: |  | RST-CPS Rheometer 7137004
バージョン: |  | 2.1.1103.25053
エクスポート日付: |  | 2020/01/31 11:21:10
最終コメント:
サンプル: |  | H-9 |  | 2
一般: |  | SystemUser | EKO
プログラム: | 新プログラム_2.rpf |  | (DB\Programs\新プログラム_2.rpf)
細部: | [6131] Subs:H-9~2~; 2020/01/31, から DB, プログラム: 新プログラム_2.rpf, 60 MP3 ブロック [UID-4854]
3 Blocks | G:M:M:
ウエイティングブロック 60 秒間実行を中断
一定回転測定ブロック, CSR, せん断速度 10 1/s, 30 s, 30 測定ポイント 温度コントロールなし
一定回転測定ブロック, CSR, せん断速度 1000 1/s, 30 s, 30 測定ポイント 温度コントロールなし
時間 (s) | 粘度 (Pa·s) | せん断速度 (1/s) | せん断応力 (Pa) | スピード (1/min) | トルク (mNm) | 温度 (°C) | 歪み
1 | 450.6144 | 2.145315 | 966.7097362 | 0.358 | 3.95447 | 24.99 | 2.14790625
2 | 195.3627 | 9.5820075 | 1871.967 | 1.599 | 7.65756 | 24.99 | 9.484664
3 | 191.9038 | 10.49886 | 2014.771 | 1.752 | 8.24172 | 25 | 19.66366
4 | 198.8969 | 10.2891225 | 2046.475 | 1.717 | 8.37141 | 25 | 29.8054
5 | 203.9483 | 10.0614075 | 2052.007 | 1.679 | 8.39404 | 25 | 39.79273
6 | 206.0809 | 9.9535425 | 2051.235 | 1.661 | 8.39088 | 25 | 49.8195
7 | 205.7451 | 9.85167 | 2026.933 | 1.644 | 8.29147 | 25 | 59.92973
8 | 205.0387 | 9.791745 | 2007.686 | 1.634 | 8.21274 | 25 | 70.00741
9 | 204.5595 | 9.743805 | 1993.187 | 1.626 | 8.15343 | 24.99 | 80.05816
10 | 202.1643 | 9.815715 | 1984.387 | 1.638 | 8.11743 | 24.99 | 90.08895
11 | 196.1169 | 10.055415 | 1972.037 | 1.678 | 8.06691 | 25 | 100.1901
12 | 192.2697 | 10.127325 | 1947.178 | 1.69 | 7.96522 | 25 | 110.3268
13 | 189.6998 | 10.2052275 | 1935.93 | 1.703 | 7.91921 | 25 | 120.411
14 | 189.0694 | 10.2411825 | 1936.294322 | 1.709 | 7.9207 | 25 | 130.4632
15 | 189.509 | 10.247175 | 1941.932 | 1.71 | 7.94376 | 25 | 140.4909
16 | 187.8776 | 10.28313 | 1931.97 | 1.716 | 7.90301 | 24.99 | 150.5916
17 | 187.7134 | 10.223205 | 1919.033 | 1.706 | 7.85009 | 25 | 160.6582
18 | 190.0387 | 10.079385 | 1915.474 | 1.682 | 7.83553 | 25 | 170.6502
19 | 195.5797 | 9.815715 | 1919.754 | 1.638 | 7.85304 | 25 | 180.5799
20 | 193.5958 | 9.863655 | 1909.562621 | 1.646 | 7.81135 | 25 | 190.6417
21 | 193.5177 | 9.80373 | 1897.195 | 1.636 | 7.76076 | 25 | 200.707
22 | 191.7925 | 9.8277 | 1884.879 | 1.64 | 7.71038 | 25 | 210.7728
23 | 189.7149 | 9.8816325 | 1874.693 | 1.649 | 7.66871 | 25 | 220.8083
24 | 187.4244 | 10.0014825 | 1874.522 | 1.669 | 7.66801 | 25 | 230.8158
25 | 184.1606 | 10.1093475 | 1861.744 | 1.687 | 7.61574 | 25 | 240.909
26 | 181.3935 | 10.1932425 | 1848.988 | 1.701 | 7.56356 | 25 | 251.022375
27 | 180.3904 | 10.2411825 | 1847.411 | 1.709 | 7.55711 | 25 | 261.0809
28 | 184.4235 | 10.11534 | 1865.506 | 1.688 | 7.63113 | 25 | 271.0005
29 | 181.3491 | 10.28313 | 1864.836 | 1.716 | 7.62839 | 25 | 281.0743
30 | 184.4636 | 10.11534 | 1865.912 | 1.688 | 7.63279 | 25 | 291.0615
31 | 6.311705 | 1006.782 | 6354.51 | 168.007 | 25.99407 | 25 | 1271.852
32 | 5.247528 | 1003.546 | 5266.135 | 167.467 | 21.54191 | 25.01 | 2277.647
33 | 4.715363 | 1001.796 | 4723.833 | 167.175 | 19.32354 | 25.02 | 3281.413
34 | 4.390925 | 1001.550495 | 4397.733 | 167.134 | 17.98958 | 25.02 | 4283.994
35 | 3.990126 | 1002.35349 | 3999.517 | 167.268 | 16.36062 | 25.03 | 5287.204
36 | 3.848037 | 1000.951245 | 3851.697 | 167.034 | 15.75594 | 25.03 | 6289.113
37 | 3.654921 | 1001.095065 | 3658.923 | 167.058 | 14.96737 | 25.03 | 7291.324
38 | 3.470854 | 1000.112295 | 3471.244 | 166.894 | 14.19964 | 25.02 | 8292.992
39 | 3.375191 | 1000.31 | 3376.23706 | 166.927 | 13.811 | 25.02 | 9294.816
40 | 3.311453 | 1001.329 | 3315.853 | 167.097 | 13.56399 | 25.02 | 10296.71
41 | 3.162656 | 999.26136 | 3160.32 | 166.752 | 12.92776 | 25.01 | 11298.1
42 | 3.115463 | 1000.406 | 3116.728 | 166.943 | 12.74944 | 25.01 | 12300.04
43 | 2.869298 | 1000.29207 | 2870.136 | 166.924 | 11.74072 | 25.01 | 13302.21
44 | 2.916765 | 999.7827075 | 2916.132 | 166.839 | 11.92887 | 25.01 | 14303.44
45 | 2.795136 | 1001.173 | 2798.414 | 167.071 | 11.44733 | 25 | 15305.32
46 | 2.673798 | 1000.406 | 2674.884 | 166.943 | 10.94201 | 25 | 16307.13
47 | 2.488052 | 1000.178 | 2488.495 | 166.905 | 10.17956 | 25 | 17309.16
48 | 2.612063 | 999.944505 | 2611.918 | 166.866 | 10.68444 | 24.99 | 18309.73
49 | 2.464502 | 999.90855 | 2464.277 | 166.86 | 10.08049 | 24.99 | 19311.69
50 | 2.387997 | 999.18945 | 2386.062 | 166.74 | 9.76054 | 24.99 | 20313.06
51 | 2.389325 | 1000.226 | 2389.865406 | 166.913 | 9.7761 | 24.99 | 21314.57
52 | 2.191338 | 1000.62765 | 2192.713 | 166.98 | 8.96962 | 24.99 | 22316.81
53 | 2.336604 | 999.11754 | 2334.542 | 166.728 | 9.54979 | 24.99 | 23317.08
54 | 2.15449 | 1001.454615 | 2157.624 | 167.118 | 8.82608 | 25 | 24319.66
55 | 2.166614 | 1000.454 | 2167.597 | 166.951 | 8.86688 | 25 | 25320.91
56 | 2.013442 | 1000.759485 | 2014.971 | 167.002 | 8.24254 | 25 | 26322.73
57 | 2.029586 | 999.7467525 | 2029.072 | 166.833 | 8.30022 | 25 | 27323.76
58 | 2.034502 | 1000.046 | 2034.597 | 166.883 | 8.32282 | 24.99 | 28325.24
59 | 1.913173 | 1000.399935 | 1913.938455 | 166.942 | 7.82925 | 25 | 29326.91
60 | 1.819963 | 999.5310225 | 1819.11 | 166.797 | 7.44134 | 25 | 30328.41
レオメータ: |  | RST-CPS Rheometer 7137004
バージョン: |  | 2.1.1103.25053
エクスポート日付: |  | 2020/01/31 11:21:10
最終コメント:
サンプル: |  | H-10 |  | 1
一般: |  | SystemUser | EKO
プログラム: | 新プログラム_2.rpf |  | (DB\Programs\新プログラム_2.rpf)
細部: | [6132] Subs:H-10~1~; 2020/01/31, から DB, プログラム: 新プログラム_2.rpf, 60 MP3 ブロック [UID-4855]
3 Blocks | G:M:M:
ウエイティングブロック 60 秒間実行を中断
一定回転測定ブロック, CSR, せん断速度 10 1/s, 30 s, 30 測定ポイント 温度コントロールなし
一定回転測定ブロック, CSR, せん断速度 1000 1/s, 30 s, 30 測定ポイント 温度コントロールなし
時間 (s) | 粘度 (Pa·s) | せん断速度 (1/s) | せん断応力 (Pa) | スピード (1/min) | トルク (mNm) | 温度 (°C) | 歪み
1 | 307.119 | 3.02022 | 927.566801 | 0.504 | 3.79435 | 25 | 3.024914
2 | 138.4654 | 9.671895 | 1339.223 | 1.614 | 5.47829 | 25 | 12.5742
3 | 143.8256 | 9.7737675 | 1405.718338 | 1.631 | 5.7503 | 25 | 22.56483
4 | 144.8899 | 9.9175875 | 1436.958 | 1.655 | 5.87809 | 25 | 32.55652
5 | 141.5943 | 10.11534 | 1432.274 | 1.688 | 5.85893 | 25 | 42.66577
6 | 140.3831 | 10.13931 | 1423.388 | 1.692 | 5.82258 | 25 | 52.74183
7 | 139.0735 | 10.223205 | 1421.777 | 1.706 | 5.81599 | 25 | 62.81585
8 | 140.7673 | 10.199235 | 1435.718 | 1.702 | 5.87302 | 25 | 72.78673
9 | 140.9037 | 10.199235 | 1437.109 | 1.702 | 5.87871 | 25 | 82.81983
10 | 141.0881 | 10.1812575 | 1436.454 | 1.699 | 5.87603 | 25 | 92.84702
11 | 142.9988 | 10.0374375 | 1435.342 | 1.675 | 5.87148 | 25 | 102.8356
12 | 147.3517 | 9.791745 | 1442.83 | 1.634 | 5.90211 | 25 | 112.7413125
13 | 148.7493 | 9.73182 | 1447.602 | 1.624 | 5.92163 | 25 | 122.7094
14 | 146.032 | 9.8217075 | 1434.283489 | 1.639 | 5.86715 | 25 | 132.8183
15 | 144.5659 | 9.8576625 | 1425.082 | 1.645 | 5.82951 | 25 | 142.8656
16 | 143.9201 | 9.85167 | 1417.853 | 1.644 | 5.79994 | 25 | 152.8741
17 | 142.0047 | 9.9655275 | 1415.152 | 1.663 | 5.78889 | 25 | 162.8968
18 | 138.2358 | 10.2052275 | 1410.727 | 1.703 | 5.77079 | 25 | 172.9835
19 | 135.5435 | 10.3011075 | 1396.248 | 1.719 | 5.71156 | 25 | 183.1231
20 | 136.3437 | 10.223205 | 1393.869 | 1.706 | 5.70183 | 25 | 193.1714
21 | 137.6223 | 10.151295 | 1397.045 | 1.694 | 5.71482 | 25 | 203.181
22 | 138.0348 | 10.1692725 | 1403.713766 | 1.697 | 5.7421 | 25 | 213.1597
23 | 138.0555 | 10.127325 | 1398.133 | 1.69 | 5.71927 | 25 | 223.1952
24 | 138.9926 | 10.0014825 | 1390.132 | 1.669 | 5.68654 | 25 | 233.2248
25 | 140.9485 | 9.8336925 | 1386.044 | 1.641 | 5.66982 | 25 | 243.2164
26 | 141.8749 | 9.743805 | 1382.402 | 1.626 | 5.65492 | 25 | 253.2119
27 | 138.7143 | 9.911595 | 1374.879709 | 1.654 | 5.62415 | 25 | 263.2876875
28 | 137.8138 | 9.911595 | 1365.954 | 1.654 | 5.58764 | 25 | 273.3306
29 | 136.3742 | 9.94755 | 1356.589 | 1.66 | 5.54933 | 25 | 283.3698
30 | 134.1645 | 10.055415 | 1349.079 | 1.678 | 5.51861 | 25 | 293.424
31 | 4.398221 | 1003.755735 | 4414.739809 | 167.502 | 18.05915 | 25 | 1280.542
32 | 3.944175 | 1001.988 | 3952.016 | 167.207 | 16.16631 | 25 | 2283.809
33 | 3.593429 | 1001.233 | 3597.86 | 167.081 | 14.71758 | 25.02 | 3286.659
34 | 3.310838 | 1000.951245 | 3313.988 | 167.034 | 13.55636 | 25.02 | 4289.098
35 | 3.109381 | 1000.909 | 3112.208037 | 167.027 | 12.73095 | 25.02 | 5291.374
36 | 2.989527 | 1000.55574 | 2991.188114 | 166.968 | 12.2359 | 25.03 | 6293.142
37 | 2.953512 | 1000.24413 | 2954.233 | 166.916 | 12.08473 | 25.03 | 7294.558
38 | 2.902988 | 1000.226 | 2903.645 | 166.913 | 11.87779 | 25.03 | 8295.957
39 | 2.809278 | 1000.999185 | 2812.084495 | 167.042 | 11.50325 | 25.03 | 9297.813
40 | 2.702888 | 1000.60368 | 2704.52 | 166.976 | 11.06324 | 25.02 | 10299.42
41 | 2.702809 | 1000.022 | 2702.87 | 166.879 | 11.05649 | 25.01 | 11300.72
42 | 2.663649 | 1000.514 | 2665.017359 | 166.961 | 10.90165 | 25.01 | 12302.15
43 | 2.553102 | 999.680835 | 2552.287 | 166.822 | 10.44051 | 25.01 | 13303.67
44 | 2.615773 | 1000.17222 | 2616.223143 | 166.904 | 10.70205 | 25.01 | 14304.79
45 | 2.523981 | 1000.567725 | 2525.414 | 166.97 | 10.33058 | 25 | 15306.68
46 | 2.465256 | 1000.01 | 2465.281316 | 166.877 | 10.0846 | 25 | 16308.05
47 | 2.543542 | 999.33327 | 2541.846188 | 166.764 | 10.3978 | 25 | 17308.87
48 | 2.423779 | 1000.13 | 2424.095 | 166.897 | 9.91612 | 25 | 18310.69
49 | 2.391721 | 1000.064355 | 2391.875 | 166.886 | 9.78432 | 24.99 | 19312.07
50 | 2.396656 | 1000.879335 | 2398.76375 | 167.022 | 9.8125 | 24.99 | 20313.53
51 | 2.319448 | 1000.118 | 2319.722 | 166.895 | 9.48917 | 24.99 | 21315.04
52 | 2.363703 | 1000.12428 | 2363.997 | 166.896 | 9.67028 | 24.99 | 22316.06
53 | 2.301207 | 1000.61 | 2302.61 | 166.977 | 9.41917 | 24.99 | 23317.56
54 | 2.248779 | 1000.67559 | 2250.298 | 166.988 | 9.20518 | 25 | 24319.25
55 | 2.31659 | 1000.00443 | 2316.600744 | 166.876 | 9.4764 | 25 | 25320.16
56 | 2.239415 | 1000.262 | 2240.002 | 166.919 | 9.16306 | 25 | 26321.63
57 | 2.2222 | 999.9385125 | 2222.063 | 166.865 | 9.08968 | 25 | 27322.91
58 | 2.230581 | 1000.41192 | 2231.499 | 166.944 | 9.12828 | 25 | 28324.13
59 | 2.114212 | 1000.831395 | 2115.97 | 167.014 | 8.65569 | 25 | 29326.19
60 | 2.134504 | 999.2673525 | 2132.94 | 166.753 | 8.72511 | 25 | 30327